## Lop 2
CÔNG TY CP TV KS & TN CÔNG TRÌNH | [7 empty] | BẢNG TỔNG HỢP KẾT QUẢ THÍ NGHIỆM MẪU ĐẤT
TRUNG TÂM TN & KĐCL CÔNG TRÌNH | [7 empty] | CÔNG TRÌNH: NHÀ ÔNG PHẠM VĂN HUY, PHƯỜNG TRẦN LÃM, TỈNH HƯNG YÊN
LAS - XD 53.002 | [7 empty] | ĐỊA ĐIỂM XD: PHƯỜNG TRẦN LÃM, TỈNH HƯNG YÊN
Số thứ tự | Tên hố khoan Ký hiệu mẫu | Độ sâu lấy mẫu | Thành phần hạt | [9 empty] | Tính chất vật lý và cơ học của cát | [12 empty] | Phân loại đất (Theo TCXD 45-78)
|  |  | Sạn |  | Hạt cát |  |  |  | Hạt bụi |  | Sét | Độ ẩm tự nhiên | Khối lượng riêng | Gó nghỉ | [5 empty] | Hệ số rỗng |  | Khối lượng thể tích |  | Mô đun biến dạng | Sức chịu tải quy ước
|  |  | 5 | 2 | 0.5 | 0.25 | 0.1 | 0.05 | 0.01 | 0.005 | <0.005 |  |  | Khi khô |  |  | Khi ướt |  |  | Max | Min | Khi khô min | Khi khô max |  | ®é
|  |  | - | - | - | - | - | - | - | - | [12 empty] | max |  | chÞu t¶i
|  |  | 10 | 5 | 2 | 0.5 | 0.25 | 0.1 | 0.05 | 0.01 |  | W | r | ak |  |  | a­ |  |  | e | e | g | g | E0 | RH
|  | (m) | % | [8 empty] | % | g/cm3 | §é |  |  | §é |  |  |  |  | g/cm3 | g/cm3 | KG/cm2
1 | HK1-D1 | 1,8-2,0 |  |  | 0.8 | 3.6 | 13.4 | 21.5 | 34.1 | 26.6 |  | 24.7 | 2.66 | 28 | o | 30 | 18 | o | 22 | 0.8472222 | 0.6219512 | 1.44 | 1.64 |  |  | Cát pha, cát bụi, trạng thái xốp ~ chặt vừa
2 | HK1-D2 | 3,8-4,0 |  |  | 0.9 | 3.3 | 13.4 | 21.5 | 35.3 | 25.6 |  | 23.1 | 2.66 | 29 | o | 34 | 19 | o | 37 | 0.8219178 | 0.6024096 | 1.46 | 1.66 |  |  | Cát pha, cát bụi, trạng thái xốp ~ chặt vừa
3 | HK1-D3 | 5,8-6,0 |  |  | 1 | 3.7 | 13.3 | 21.4 | 34.2 | 26.4 |  | 24.6 | 2.66 | 28 | o | 31 | 18 | o | 38 | 0.8344828 | 0.6121212 | 1.45 | 1.65 |  |  | Cát pha, cát bụi, trạng thái xốp ~ chặt vừa
4 | HK1-D4 | 7,8-8,0 |  |  | 0.8 | 3.4 | 13.4 | 22.2 | 35.2 | 25 |  | 22.2 | 2.66 | 29 | o | 42 | 19 | o | 44 | 0.8219178 | 0.6024096 | 1.46 | 1.66 |  |  | Cát pha, cát bụi, trạng thái xốp ~ chặt vừa
Trung bình lớp 2 |  |  |  |  | 0.875 | 3.5 | 13.375 | 21.65 | 34.7 | 25.9 |  | 23.65 | 2.66 | 29 | o | 4 | 19 | o | 5 | 0.8313253 | 0.6096823 | 1.4525 | 1.6525 | 63 | 0.891028 | Cát bụi, trạng thái xốp ~ chặt vừa | #REF!
Người Thí Nghiệm | [9 empty] | TP. Thí nghiệm | [11 empty] | Giám đốc
Đinh Thị Khánh Hà | [9 empty] | Phan Thị Nga | [11 empty] | Vũ Thanh Trưởng

## lop 3-4-5
CÔNG TY CP TV KS & TN CÔNG TRÌNH | [9 empty] | BẢNG TỔNG HỢP KẾT QUẢ THÍ NGHIỆM MẪU ĐẤT
TRUNG TÂM TN & KĐCL CÔNG TRÌNH LAS - XD53.002 | [9 empty] | CÔNG TRÌNH: NHÀ ÔNG PHẠM VĂN HUY, PHƯỜNG TRẦN LÃM, TỈNH HƯNG YÊN
ĐỊA ĐIỂM XD: PHƯỜNG TRẦN LÃM, TỈNH HƯNG YÊN
Tªn líp ®Êt | Sè hiÖu mÉu ®Êt tN | Sè hiÖu Hè khoan | chiÒu s©u lÊy mÉu | Thµnh phÇn h¹t | [9 empty] | TÝnh chÊt vËt lý | [10 empty] | ThÝ NghiÖm c¾t |  |  | HÖ sè nÐn lón |  |  |  | M« duyn tæng biÕn d¹ng |  |  | Søc chÞu t¶I quy ­íc R0 | Ph©n lo¹i ®Êt theo quy ph¹m
|  |  |  | H¹t sái |  |  | H¹t c¸t |  |  |  | H¹t bôi |  | H¹t sÐt | §é Èm tù nhiªn | Khèi l­îng thÓ tÝch tù nhiªn | Khèi l­îng thÓ tÝch kh« | Khèi l­îng riªng | §é rçng | HÖ sè rçng | §é b·o hßa | Giíi h¹n ch¶y | Giíi h¹n dÎo | ChØ sè dÎo | §é sÖt | Lùc dÝnh kÕt | Gãc ma s¸t trong |  | HÖ sè nÐn lón a(0,12-0,25) | HÖ sè nÐn lón a(0,25-0,5) | HÖ sè nÐn lón a(0,5-1) | HÖ sè nÐn lón a(1-2)
|  |  |  | 10 | 5 | 2 | 0.5 | 0.25 | 0.1 | 0.05 | 0.01 | 0.005 | <0.005 |  | TT | TT | l­îng |  | sè | b·o | h¹n | h¹n | sè | sÖt
|  |  |  | _ | _ | _ | _ | _ | _ | _ | _ | _ |  |  | TN | kh« | riªng | rçng | rçng | hoµ | ch¶y | dÎo | dÎo | [8 empty] | E(0,25-0,5) | E(0,5-1.0) | E(1.0-2.0)
|  |  |  | 20 | 10 | 5 | 2 | 0.5 | 0.25 | 0.1 | 0.05 | 0.01 |  | W | g0 | gc | rc | n | e0 | G | WL | WP | IP | B | C | j
|  |  |  | (%) | (%) | (%) | (%) | (%) | (%) | (%) | (%) | (%) | (%) | (%) | (g/cm2) |  |  | ------- | ------- | (%) | (%) | (%) | (%) | ------- | (kG/cm2) | (®é) |  | ------- | ------- | ------- | ------- | (kG/cm2) |  |  |  | --------------
1 | 2 | 3 | 4 | 5 | 6 | 7 | 8 | 9 | 10 | 11 | 12 | 13 | 14 | 15 | 16 | 17 | 18 | 19 | 20 | 21 | 22 | 23 | 24 | 25 | 26 | 27 |  | 28 | 29 | 30 | 31 | 32 | 33 | 34 | 35 | 36
3 | 5 | HK1-UD1 | 9,8-10,0 |  |  |  | 0 | 0 | 0 | 39.1 | 24.7 | 21.8 | 14.4 | 44.9 | 1.73 | 1.193927 | 2.68 | 55.6 | 1.252 | 96 | 45.2 | 31.5 | 13.7 | 0.9781022 | 0.091 | 7 | 58.17662 | 0.272 | 0.168 | 0.114 | 0.051 |  |  |  |  | SÐt pha dÎo ch¶y | 1 | MÉu nµy cã søc chÞu t¶i thÊp, ®é biÕn d¹ng lín | 0.14 | 1.56 | 4 | 0.66 | 0.62 | 1 | 27.38 | SÐt pha dÎo ch¶y | SÐt pha | dÎo ch¶y | dÎo | dÎo ch¶y | 7.96961 | biÕn d¹ng lín | søc chÞu t¶i thÊp
| 6 | HK1-UD2 | 11,8-12,0 |  |  |  | 0 | 0 | 0 | 37.8 | 23.5 | 23.1 | 15.6 | 43.2 | 1.74 | 1.215084 | 2.68 | 54.5 | 1.197 | 97 | 44.6 | 30.9 | 13.7 | 0.8978102 | 0.09433333 | 7 | 4.115707 | 0.264 | 0.164 | 0.108 | 0.057 |  |  |  |  | SÐt pha dÎo ch¶y | 1 | MÉu nµy cã , ®é biÕn d¹ng lín | 0.12 | 1.48 | 3.87 | 0.64 | 0.62 | 1 | 23.9 | SÐt pha dÎo ch¶y | SÐt pha | dÎo ch¶y | dÎo | dÎo ch¶y | 7.068595 | biÕn d¹ng lín
| 7 | HK1-UD3 | 13,8-14,0 |  |  |  | 0 | 0 | 0 | 39.5 | 23.6 | 22.9 | 14 | 44.1 | 1.72 | 1.193616 | 2.68 | 55.6 | 1.252 | 94 | 45.9 | 32.7 | 13.2 | 0.8636364 | 0.091 | 7 | 58.17662 | 0.272 | 0.172 | 0.118 | 0.054 |  |  |  |  | SÐt pha dÎo ch¶y | 1 | MÉu nµy cã , ®é biÕn d¹ng lín | 0.14 | 1.56 | 4 | 0.66 | 0.62 | 1 | 25.86 | SÐt pha dÎo ch¶y | SÐt pha | dÎo ch¶y | dÎo | dÎo ch¶y | 7.96961 | biÕn d¹ng lín
| 8 | HK1-UD4 | 15,8-16,0 |  |  |  | 0 | 0 | 0 | 36.8 | 24.7 | 23.5 | 15 | 43.6 | 1.74 | 1.211699 | 2.68 | 54.9 | 1.215 | 96 | 45.1 | 31.2 | 13.9 | 0.8920863 | 0.089 | 7 | 17.65178 | 0.264 | 0.164 | 0.112 | 0.053 |  |  |  |  | SÐt pha dÎo ch¶y | 1 | MÉu nµy cã søc chÞu t¶i thÊp, ®é biÕn d¹ng lín | 0.12 | 1.48 | 3.75 | 0.61 | 0.62 | 1 | 25.91 | SÐt pha dÎo ch¶y | SÐt pha | dÎo ch¶y | dÎo | dÎo ch¶y | 7.294196 | biÕn d¹ng lín | søc chÞu t¶i thÊp
| 9 | HK1-UD5 | 17,8-18,0 |  |  |  | 0 | 0 | 0 | 37.8 | 25.1 | 22 | 15.1 | 44.5 | 1.71 | 1.183391 | 2.69 | 56.1 | 1.28 | 94 | 45.5 | 31.9 | 13.6 | 0.9264706 | 0.09366667 | 7 | 44.68263 | 0.28 | 0.168 | 0.116 | 0.054 |  |  |  |  | SÐt pha dÎo ch¶y | 1 | MÉu nµy cã søc chÞu t¶i thÊp, ®é biÕn d¹ng lín | 0.13 | 1.52 | 3.82 | 0.64 | 0.62 | 1 | 26.18 | SÐt pha dÎo ch¶y | SÐt pha | dÎo ch¶y | dÎo | dÎo ch¶y | 7.744711 | biÕn d¹ng lín | søc chÞu t¶i thÊp
Gi¸ trÞ trung b×nh líp 3 | [6 empty] | 0 | 0 | 0 | 38.2 | 24.32 | 22.66 | 14.82 | 44.06 | 1.728 | 1.199543 | 2.682 | 55.34 | 1.2392 | 95.4 | 45.26 | 31.64 | 13.62 | 0.9116211 | 0.0918 | 7 | 36.56067 | 0.2704 | 0.1672 | 0.1136 | 0.0538 | 16.61 |  |  | 0.64 | SÐt pha dÎo ch¶y | 2 | Líp nµy cã søc chÞu t¶i h¬i thÊp, ®é biÕn d¹ng lín | 0.13 | 1.52 | 3.89 | 0.64 | 0.62 | 2 | 16.61 | SÐt pha dÎo ch¶y | SÐt pha | dÎo ch¶y | dÎo | dÎo ch¶y | 7.609345 | biÕn d¹ng lín | søc chÞu t¶i h¬i thÊp
Gi¸ trÞ lín nhÊt líp 3 | [6 empty] | 0 | 0 | 0 | 39.5 | 25.1 | 23.5 | 15.6 | 44.9 | 1.74 | 1.215084 | 2.69 | 56.1 | 1.28 | 97 | 45.9 | 32.7 | 13.9 | 0.9781022 | 0.09433333 | 7 | 58.17662 | 0.28 | 0.172 | 0.118 | 0.057 | [19 empty] | 7.96961
Gi¸ trÞ nhá nhÊt líp 3 | [6 empty] | 0 | 0 | 0 | 36.8 | 23.5 | 21.8 | 14 | 43.2 | 1.71 | 1.183391 | 2.68 | 54.5 | 1.197 | 94 | 44.6 | 30.9 | 13.2 | 0.8636364 | 0.089 | 7 | 4.115707 | 0.264 | 0.164 | 0.108 | 0.051 | [19 empty] | 7.068595
4 | 10 | HK1-UD6 | 19,8-20,0 |  |  |  | 0 | 0 | 0 | 31 | 22.6 | 20.3 | 26.1 | 40.2 | 1.78 | 1.269615 | 2.69 | 52.8 | 1.118 | 97 | 46.1 | 30.2 | 15.9 | 0.6289308 | 0.116 | 8 | 18.38971 |  | 0.084 | 0.064 | 0.047 |  |  |  |  | SÐt pha dÎo mÒm | 1 | MÉu nµy cã søc chÞu t¶i thÊp, ®é biÕn d¹ng lín | 0.14 | 1.56 | 3.84 | 0.75 | 0.62 | 1 | 27.94 | SÐt pha dÎo mÒm | SÐt pha | dÎo mÒm | dÎo | dÎo mÒm | 8.306495 | biÕn d¹ng lín | søc chÞu t¶i thÊp
| 11 | HK1-UD7 | 21,8-22,0 |  |  |  | 0 | 0 | 0 | 28.2 | 22.3 | 22.1 | 27.4 | 39.6 | 1.78 | 1.275072 | 2.7 | 52.6 | 1.109 | 96 | 46.2 | 30.2 | 16 | 0.5875 | 0.111 | 8 | 38.56815 |  | 0.088 | 0.068 | 0.048 |  |  |  |  | SÐt pha dÎo mÒm | 1 | MÉu nµy cã søc chÞu t¶i thÊp, ®é biÕn d¹ng lín | 0.15 | 1.6 | 3.95 | 0.75 | 0.62 | 1 | 27.24 | SÐt pha dÎo mÒm | SÐt pha | dÎo mÒm | dÎo | dÎo mÒm | 8.642803 | biÕn d¹ng lín | søc chÞu t¶i thÊp
| 12 | HK1-UD8 | 23,8-24,0 |  |  |  | 0 | 0 | 0 | 32.9 | 21.3 | 20.2 | 25.6 | 40.5 | 1.79 | 1.274021 | 2.69 | 52.8 | 1.118 | 97 | 46.6 | 31.3 | 15.3 | 0.6013072 | 0.117 | 8 | 25.11977 |  | 0.084 | 0.064 | 0.047 |  |  |  |  | SÐt pha dÎo mÒm | 1 | MÉu nµy cã søc chÞu t¶i thÊp, ®é biÕn d¹ng lín | 0.15 | 1.6 | 4.05 | 0.79 | 0.62 | 1 | 27.94 | SÐt pha dÎo mÒm | SÐt pha | dÎo mÒm | dÎo | dÎo mÒm | 8.418663 | biÕn d¹ng lín | søc chÞu t¶i thÊp
| 13 | HK1-UD7 | 25,8-26,0 |  |  |  | 0 | 0 | 0 | 19.2 | 24.8 | 22.8 | 33.2 | 40.3 | 1.77 | 1.261582 | 2.72 | 53.7 | 1.159 | 95 | 45.1 | 26.8 | 18.3 | 0.7377049 | 0.104 | 8 | 48.64398 |  | 0.08 | 0.062 | 0.045 |  |  |  |  | SÐt dÎo mÒm | 1 | MÉu nµy cã søc chÞu t¶i thÊp, ®é biÕn d¹ng lín | 0.16 | 1.64 | 4.13 | 0.75 | 0.42 | 1 | 20.15 | SÐt dÎo mÒm | SÐt | dÎo mÒm | dÎo | dÎo mÒm | 8.810733 | biÕn d¹ng lín | søc chÞu t¶i thÊp
Gi¸ trÞ trung b×nh líp 4 | [6 empty] | 0 | 0 | 0 | 27.825 | 22.75 | 21.35 | 28.075 | 40.15 | 1.78 | 1.270073 | 2.7 | 52.975 | 1.126 | 96.25 | 46 | 29.625 | 16.375 | 0.6388607 | 0.112 | 8 | 32.6804 |  | 0.084 | 0.0645 | 0.04675 |  | 40.87 |  | 0.76 | SÐt pha dÎo mÒm | 2 | Líp nµy cã søc chÞu t¶i h¬i thÊp, ®é biÕn d¹ng lín | 0.15 | 1.6 | 3.99 | 0.76 | 0.62 | 2 | 40.87 | SÐt pha dÎo mÒm | SÐt pha | dÎo mÒm | dÎo | dÎo mÒm | 8.544673 | biÕn d¹ng lín | søc chÞu t¶i h¬i thÊp
Gi¸ trÞ lín nhÊt líp 4 | [6 empty] | 0 | 0 | 0 | 32.9 | 24.8 | 22.8 | 33.2 | 40.5 | 1.79 | 1.275072 | 2.72 | 53.7 | 1.159 | 97 | 46.6 | 31.3 | 18.3 | 0.7377049 | 0.117 | 8 | 48.64398 |  | 0.088 | 0.068 | 0.048 | [19 empty] | 8.810733
Gi¸ trÞ nhá nhÊt líp 4 | [6 empty] | 0 | 0 | 0 | 19.2 | 21.3 | 20.2 | 25.6 | 39.6 | 1.77 | 1.261582 | 2.69 | 52.6 | 1.109 | 95 | 45.1 | 26.8 | 15.3 | 0.5875 | 0.104 | 8 | 18.38971 |  | 0.08 | 0.062 | 0.045 | [19 empty] | 8.306495
5 | 14 | HK1-UD8 | 27,8-28,0 |  |  |  | 0 | 0 | 0 | 33.2 | 20.7 | 21 | 25.1 | 38.3 | 1.82 | 1.31598 | 2.69 | 50.9 | 1.038 | 99 | 45.1 | 30 | 15.1 | 0.5496689 | 0.1256667 | 8 | 35.20754 |  | 0.076 | 0.062 | 0.042 |  |  |  |  | SÐt pha dÎo mÒm | 1 | MÉu nµy cã søc chÞu t¶i thÊp, ®é biÕn d¹ng lín | 0.15 | 1.6 | 3.97 | 0.82 | 0.62 | 1 | 30.08 | SÐt pha dÎo mÒm | SÐt pha | dÎo mÒm | dÎo | dÎo mÒm | 8.586792 | biÕn d¹ng lín | søc chÞu t¶i thÊp
| 15 | HK1-UD9 | 29,8-30,0 |  |  |  | 0 | 0 | 0 | 31.5 | 21.2 | 21 | 26.3 | 37.9 | 1.82 | 1.319797 | 2.69 | 50.9 | 1.038 | 98 | 45.4 | 30.1 | 15.3 | 0.5098039 | 0.1233333 | 9 | 52.23857 |  | 0.072 | 0.056 | 0.035 |  |  |  |  | SÐt pha dÎo mÒm | 1 | MÉu nµy cã søc chÞu t¶i thÊp, ®é biÕn d¹ng lín | 0.18 | 1.72 | 4.14 | 0.86 | 0.62 | 1 | 36.1 | SÐt pha dÎo mÒm | SÐt pha | dÎo mÒm | dÎo | dÎo mÒm | 9.870643 | biÕn d¹ng lín | søc chÞu t¶i thÊp
| 16 | HK1-UD10 | 31,8-32,0 |  |  |  | 0 | 0 | 0 | 30.2 | 22.1 | 20.8 | 26.9 | 38.1 | 1.8 | 1.303403 | 2.69 | 51.7 | 1.069 | 96 | 45.8 | 30.2 | 15.6 | 0.5064103 | 0.125 | 9 | 42.22335 |  | 0.076 | 0.058 | 0.039 |  |  |  |  | SÐt pha dÎo mÒm | 1 | MÉu nµy cã søc chÞu t¶i thÊp, ®é biÕn d¹ng lín | 0.18 | 1.72 | 4.21 | 0.87 | 0.62 | 1 | 32.89 | SÐt pha dÎo mÒm | SÐt pha | dÎo mÒm | dÎo | dÎo mÒm | 9.703723 | biÕn d¹ng lín | søc chÞu t¶i thÊp
Gi¸ trÞ trung b×nh líp 5 | [6 empty] | 0 | 0 | 0 | 31.63333 | 21.33333 | 20.93333 | 26.1 | 38.1 | 1.813333 | 1.31306 | 2.69 | 51.16667 | 1.048333 | 97.66667 | 45.43333 | 30.1 | 15.33333 | 0.521961 | 0.1246667 | 9 | 23.22316 |  | 0.07466667 | 0.05866667 | 0.03866667 |  | 54.12 |  | 0.85 | SÐt pha dÎo mÒm | 2.5 | Líp nµy cã søc chÞu t¶i h¬i thÊp, ®é biÕn d¹ng lín | 0.17 | 1.68 | 4.11 | 0.85 | 0.62 | 2.5 | 54.12 | SÐt pha dÎo mÒm | SÐt pha | dÎo mÒm | dÎo | dÎo mÒm | 9.387053 | biÕn d¹ng lín | søc chÞu t¶i h¬i thÊp
Gi¸ trÞ lín nhÊt líp 5 | [6 empty] | 0 | 0 | 0 | 33.2 | 22.1 | 21 | 26.9 | 38.3 | 1.82 | 1.319797 | 2.69 | 51.7 | 1.069 | 99 | 45.8 | 30.2 | 15.6 | 0.5496689 | 0.1256667 | 9 | 52.23857 |  | 0.076 | 0.062 | 0.042 | [19 empty] | 9.870643
Gi¸ trÞ nhá nhÊt líp 5 | [6 empty] | 0 | 0 | 0 | 30.2 | 20.7 | 20.8 | 25.1 | 37.9 | 1.8 | 1.303403 | 2.69 | 50.9 | 1.038 | 96 | 45.1 | 30 | 15.1 | 0.5064103 | 0.1233333 | 8 | 35.20754 |  | 0.072 | 0.056 | 0.035 | [19 empty] | 8.586792
|  |  |  | NGƯỜI THÍ NGHIỆM | [12 empty] | TP. THÍ NGHIỆM | [7 empty] | GIÁM ĐỐC
|  |  |  | ĐINH THỊ KHÁNH HÀ | [12 empty] | PHAN THỊ NGA | [7 empty] | VŨ THANH TRƯỞNG

## Lop 6
CÔNG TY CP TV KS & TN CÔNG TRÌNH | [7 empty] | BẢNG TỔNG HỢP KẾT QUẢ THÍ NGHIỆM MẪU ĐẤT
TRUNG TÂM TN & KĐCL CÔNG TRÌNH | [7 empty] | CÔNG TRÌNH: NHÀ ÔNG PHẠM VĂN HUY, PHƯỜNG TRẦN LÃM, TỈNH HƯNG YÊN
LAS - XD 53.002 | [7 empty] | ĐỊA ĐIỂM XD: PHƯỜNG TRẦN LÃM, TỈNH HƯNG YÊN
Số thứ tự | Tên hố khoan Ký hiệu mẫu | Độ sâu lấy mẫu | Thành phần hạt | [9 empty] | Tính chất vật lý và cơ học của cát | [12 empty] | Phân loại đất (Theo TCXD 45-78)
|  |  | Sạn |  | Hạt cát |  |  |  | Hạt bụi |  | Sét | Độ ẩm tự nhiên | Khối lượng riêng | Gó nghỉ | [5 empty] | Hệ số rỗng |  | Khối lượng thể tích |  | Mô đun biến dạng | Sức chịu tải quy ước
|  |  | 5 | 2 | 0.5 | 0.25 | 0.1 | 0.05 | 0.01 | 0.005 | <0.005 |  |  | Khi khô |  |  | Khi ướt |  |  | Max | Min | Khi khô min | Khi khô max |  | ®é
|  |  | - | - | - | - | - | - | - | - | [12 empty] | max |  | chÞu t¶i
|  |  | 10 | 5 | 2 | 0.5 | 0.25 | 0.1 | 0.05 | 0.01 |  | W | r | ak |  |  | a­ |  |  | e | e | g | g | E0 | RH
|  | (m) | % | [8 empty] | % | g/cm3 | §é |  |  | §é |  |  |  |  | g/cm3 | g/cm3 | KG/cm2
17 | HK1-D5 | 33,8-34,0 |  |  | 0.7 | 3.3 | 13.8 | 22.1 | 35.6 | 24.5 |  | 20.7 | 2.65 | 30 | o | 45 | 21 | o | 47 | 0.7666667 | 0.577381 | 1.5 | 1.68 |  |  | Cát bụi, trạng thái chặt vừa ~ chặt
18 | HK1-D6 | 35,8-36,0 |  |  | 0.9 | 3.7 | 13.6 | 23.5 | 36.4 | 21.9 |  | 18.8 | 2.65 | 32 | o | 38 | 22 | o | 36 | 0.7434211 | 0.5680473 | 1.52 | 1.69 |  |  | Cát bụi, trạng thái chặt vừa ~ chặt
19 | HK1-D7 | 37,8-38,0 |  |  | 0.7 | 3.5 | 13.7 | 22.5 | 36.8 | 22.8 |  | 18.5 | 2.65 | 32 | o | 48 | 22 | o | 47 | 0.7320261 | 0.5588235 | 1.53 | 1.7 |  |  | Cát bụi, trạng thái chặt vừa ~ chặt
20 | HK1-D8 | 39,8-40,0 |  |  | 0.8 | 3.1 | 13.4 | 22.7 | 36.2 | 23.8 |  | 17.1 | 2.65 | 32 | o | 23 | 21 | o | 28 | 0.7096774 | 0.5317919 | 1.55 | 1.73 |  |  | Cát bụi, trạng thái chặt vừa ~ chặt
Trung bình lớp 6 |  |  |  |  | 0.775 | 3.4 | 13.625 | 22.7 | 36.25 | 23.25 |  | 18.775 | 2.65 | 32 | o | 8 | 22 | o | 9 | 0.7377049 | 0.5588235 | 1.525 | 1.7 | 176.5 | 1.8088 | Cát bụi, trạng thái chặt vừa ~ chặt | #REF!
Người Thí Nghiệm | [9 empty] | TP. Thí nghiệm | [11 empty] | Giám đốc
Đinh Thị Khánh Hà | [9 empty] | Phan Thị Nga | [11 empty] | Vũ Thanh Trưởng